## Лист1
[5 empty] | ФЕР-2020 исходный (без изм.) |  | Приложение № 27
к приказу Министерства строительства и жилищно-коммунального хозяйства Российской Федерации
от 26 декабря 2019 г. № 876/пр
[5 empty] | Приложение 27.1 |  | ОТМЕНЕНО
Норма расхода асфальтобетонной смеси
[8 empty] | [по расценками расход дан на 1000 м2] | [6 empty] | [на 1 м2]
[5 empty] | Наименование смеси | Ед. измер. | Толщина, см |  | Объём асфальтовой конструкции, м3, на 1000 м2 |  |  | Удельный вес асфальтовой конструкции, т/м3 |  | Расход асфальтовой конструкции, кг на 1 см
[7 empty] | 4 | ±0,5 | 4 | ±0,5 | ДЖ: среднее | 4 | ±0,5 | 4 | ±0,5
|  | Плотность каменных материалов | Тип | Марка
Плотные | Мелкозернистые | 3 т/м3 и более | АБВ | I | 1. Плотные, мелкозернистые, тип АБВ, марки I с плотностью каменных материалов 3 т/м3 и более | т | 102 | 12.8 | 40 | 5 | 2.4445 | 2.55 | 2.56 | 25.5 | 25.6
Плотные | Мелкозернистые | 2,5-2,9 т/м3 | АБВ | II | 2. Плотные, мелкозернистые, тип АБВ, марки II с плотностью каменных материалов 2,5-2,9 т/м3 | т | 96.6 | 12.1 | 40 | 5 | 2.4445 | 2.415 | 2.42 | 24.15 | 24.2
Плотные | Крупнозернистые | 3 т/м3 и более | АБ | I | 3. Плотные, крупнозернистые, тип АБ, марки I с плотностью каменных материалов 3 т/м3 и более | т | 102 | 12.7 | 40 | 5 | 2.4445 | 2.55 | 2.54 | 25.5 | 25.4
Плотные | Крупнозернистые | 2,5-2,9 т/м3 | АБ | II | 4. Плотные, крупнозернистые, тип АБ, марки II с плотностью каменных материалов 2,5-2,9 т/м3 | т | 95.8 | 12 | 40 | 5 | 2.4445 | 2.395 | 2.4 | 23.95 | 24
Плотные | Песчаные | 2,5-2,9-3 т/м3 | ГД | II | 5. Плотные, песчаные, типа ГД, марки II с плотностью каменных материалов 2,5-2,9-3 т/м3 | т | 93.3 | 11.7 | 40 | 5 |  | 2.3325 | 2.34 | 23.325 | 23.4
Пористые | Мелкозернистые | 3 т/м3 и более | - | I | 6. Пористые, мелкозернистые, марки I с плотностью каменных материалов 3 т/м3 и более | т | 97.4 | 12.2 | 40 | 5 | 2.394167 | 2.435 | 2.44 | 24.35 | 24.4
Пористые | Мелкозернистые | 2,5-2,9 т/м3 | - | II | 7. Пористые, мелкозернистые, марки II с плотностью каменных материалов 2,5-2,9 т/м3 | т | 93.7 | 11.7 | 40 | 5 | 2.394167 | 2.3425 | 2.34 | 23.425 | 23.4
Пористые | Крупнозернистые | 3 т/м3 и более | - | I | 8. Пористые, крупнозернистые, марки I с плотностью каменных материалов 3 т/м3 и более | т | 96.2 | 12 | 40 | 5 | 2.394167 | 2.405 | 2.4 | 24.05 | 24
Плотные | Крупнозернистые | 2,5-2,9 т/м3 | АБ | II | 9. Плотные, крупнозернистые, тип АБ, марки II с плотностью каменных материалов 2,5-2,9 т/м3 | т | 92.5 | 11.6 | 40 | 5 | 2.4445 | 2.3125 | 2.32 | 23.125 | 23.2
Высокопористые | Мелкозернистые | 3 т/м3 и более | - | I | 10. Высокопористые, мелкозернистые, марки I с плотностью каменных материалов 3 т/м3 и более | т | 95.9 | 12 | 40 | 5 | 2.316 | 2.3975 | 2.4 | 23.975 | 24
Высокопористые | Мелкозернистые | 2,5-2,9 т/м3 | - | II | 11. Высокопористые, мелкозернистые, марки II с плотностью каменных материалов 2,5-2,9 т/м3 | т | 92.2 | 11.5 | 40 | 5 | 2.394167 | 2.305 | 2.3 | 23.05 | 23
Высокопористые | Крупнозернистые | 3 т/м3 и более | - | I | 12. Высокопористые, крупнозернистые, марки I с плотностью каменных материалов 3 т/м3 и более | т | 95.1 | 11.9 | 40 | 5 | 2.394167 | 2.3775 | 2.38 | 23.775 | 23.8
Высокопористые | Крупнозернистые | 2,5-2,9 т/м3 | - | II | 13. Высокопористые, крупнозернистые, марки II с плотностью каменных материалов 2,5-2,9 т/м3 | т | 91.4 | 11.4 | 40 | 5 | 2.394167 | 2.285 | 2.28 | 22.85 | 22.8
Высокопористые | Песчаные | 2,5-2,9-3 т/м3 | - | II | 14. Высокопористые, песчаные, марки II с плотностью каменных материалов 2,5-2,9-3 т/м3 | т | 88.6 | 11.1 | 40 | 5 | 2.394167 | 2.215 | 2.22 | 22.15 | 22.2
Высокоплотные | - | 2,5-2,9 т/м3 | - | I | 15. Высокоплотная, марки I для плотности каменных материалов: св. 2,5 до 2,9 т/м3 | т | 99.2 | 12.4 | 40 | 5 | 2.54875 | 2.48 | 2.48 | 24.8 | 24.8
Высокоплотные | - | св. 2,9 т/м3 | - | I | св. 2,9 т/м3 | т | 104.7 | 13.1 | 40 | 5 | 2.55875 | 2.6175 | 2.62 | 26.175 | 26.2
- | - | - | - | - | 16. ЩМА-10, ЩМА-15, ЩМА-20 | т | 100 | 12.5 | 40 | 5 |  | 2.5 | 2.5 | 25 | 25

## Лист2
ВСН 42-91 НОРМЫ РАСХОДА МАТЕРИАЛОВ НА СТРОИТЕЛЬСТВО И РЕМОНТ АВТОМОБИЛЬНЫХ ДОРОГ И МОСТОВ
§ 52. Устройство асфальтобетонных покрытий
Состав рабочих операций:
1. Нанесение вяжущего при подгрунтовке основания. 2. Укладка асфальтобетонной смеси.
Таблица 079
Нормы на 100 м2 покрытия
Материал | Единица измерения | Толщина слоя, см | [10 empty] | среднее | 1.015097
|  | 3 | 4 | 5 | 6 | 7 | 8 | 9 | 10 | 11 | 12 |  | макс | 1.02
1 | 2 | 3 | 4 | 5 | 6 | 7 | 8 | 9 | 10 | 11 | 12 |  | мин | 1.009662
Асфальтобетонная смесь, плотностью, г/см3 | [13 empty] | Коэффициент расхода асфальтобетона на уплотнение, на трудноустранимые потери
2.26 | т | 6.88 | 9.15 | 11.5 | 13.7 | 16 | 18.3 | 20.6 | 22.9 | 25.2 | 27.5 | 1 |  | 1.014749 | 1.012168 | 1.017699 | 1.010324 | 1.011378 | 1.012168 | 1.012783 | 1.013274 | 1.013677 | 1.014012
2.28 | -"- | 6.94 | 9.26 | 11.6 | 13.9 | 16.2 | 18.5 | 20.8 | 23.1 | 25.5 | 27.8 | 2 |  | 1.01462 | 1.015351 | 1.017544 | 1.016082 | 1.015038 | 1.014254 | 1.013645 | 1.013158 | 1.016746 | 1.016082
2.3 | -"- | 7 | 9.34 | 11.7 | 14 | 16.3 | 18.7 | 20.9 | 23.3 | 25.7 | 28 | 3 |  | 1.014493 | 1.015217 | 1.017391 | 1.014493 | 1.012422 | 1.016304 | 1.009662 | 1.013043 | 1.01581 | 1.014493
2.32 | -"- | 7.06 | 9.42 | 11.8 | 14.1 | 16.5 | 18.8 | 21.2 | 23.5 | 25.9 | 28.3 | 4 |  | 1.014368 | 1.015086 | 1.017241 | 1.012931 | 1.01601 | 1.012931 | 1.015326 | 1.012931 | 1.01489 | 1.016523
2.34 | -"- | 7.1 | 9.5 | 11.9 | 14.3 | 16.6 | 19 | 21.4 | 23.7 | 26.1 | 28.5 | 5 |  | 1.011396 | 1.014957 | 1.017094 | 1.018519 | 1.013431 | 1.014957 | 1.016144 | 1.012821 | 1.013986 | 1.014957
2.36 | -"- | 7.18 | 9.6 | 12 | 14.4 | 16.8 | 19.2 | 21.6 | 24 | 26.3 | 28.7 | 6 |  | 1.014124 | 1.016949 | 1.016949 | 1.016949 | 1.016949 | 1.016949 | 1.016949 | 1.016949 | 1.013097 | 1.013418
2.38 | -"- | 7.25 | 9.7 | 12.1 | 14.5 | 16.9 | 19.3 | 21.7 | 24.2 | 26.6 | 29 | 7 |  | 1.015406 | 1.018908 | 1.016807 | 1.015406 | 1.014406 | 1.013655 | 1.013072 | 1.016807 | 1.016043 | 1.015406
2.4 | -"- | 7.3 | 9.74 | 12.2 | 14.6 | 17.1 | 19.5 | 21.9 | 24.4 | 26.8 | 29.2 | 8 |  | 1.013889 | 1.014583 | 1.016667 | 1.013889 | 1.017857 | 1.015625 | 1.013889 | 1.016667 | 1.015152 | 1.013889
2.42 | -"- | 7.37 | 9.83 | 12.3 | 14.7 | 17.2 | 19.7 | 22.1 | 24.5 | 27 | 29.5 | 9 |  | 1.015152 | 1.015496 | 1.016529 | 1.012397 | 1.015348 | 1.017562 | 1.014692 | 1.012397 | 1.014275 | 1.01584
2.46 | -"- | 7.49 | 9.98 | 12.5 | 15 | 17.5 | 20 | 22.5 | 25 | 27.5 | 30 | 10 |  | 1.014905 | 1.014228 | 1.01626 | 1.01626 | 1.01626 | 1.01626 | 1.01626 | 1.01626 | 1.01626 | 1.01626
2.48 | -"- | 7.55 | 10.1 | 12.6 | 15.1 | 17.6 | 20.1 | 22.7 | 25.2 | 27.7 | 30.2 | 11 |  | 1.014785 | 1.018145 | 1.016129 | 1.014785 | 1.013825 | 1.013105 | 1.017025 | 1.016129 | 1.015396 | 1.014785
2.5 | -"- | 7.61 | 10.2 | 12.7 | 15.2 | 17.8 | 20.3 | 22.8 | 25.4 | 27.9 | 30.5 | 12 |  | 1.014667 | 1.02 | 1.016 | 1.013333 | 1.017143 | 1.015 | 1.013333 | 1.016 | 1.014545 | 1.016667
Битум или | кг | 80 | 80 | 80 | 80 | 80 | 80 | 80 | 80 | 80 | 80 | 13
60% битумная эмульсия | -"- | 90 | 90 | 90 | 90 | 90 | 90 | 90 | 90 | 90 | 90 | 14
|  | а | б | в | г | д | е | ж | з | и | к | N
Привязка к ЕНиР |  | § Е17-5, § Е17-6